## 工程变更单
工程变更单
芜湖 T13J 五种改法，一行一个交货总成，可直接上传。基地 芜湖，顾客 奇瑞公司，投产清单版本 D/09。五行：完成停止 / 一级改图 / 二级改图 / 此件不装 / 增加零件。同一个总成改了好几处，请把变更前总成、变更后总成格子上下合并；完成停止不用填变更后总成。先写原来的交货总成，再写变更类型和这一次动到的零件。材料清单只写变化的行；改图二级写出整条链。没变的零件不要抄。完成停止：变更后总成空，材料清单不写这个总成。此件不装：变更后零件空；用量 0、备注含「此件不装」。增加零件：加在原来的总成上；变更前零件空、变更后零件写新号。
项目 | 生效年月 | 变更前总成 | 变更后总成 | 总成名称 | 变更类型 | 零件层级 | 变更前零件 | 变更后零件 | 零件名称
T13J | 2025年05月 | 553000999AA |  | 发盖左铰链加强板总成 | 完成停止 | 总成
|  | 551003085AA | 551003085AB | 左前门上铰链加强板总成 | 改图 | 一级 | 551003095AA | 551003095AB | 左前门上铰链加强板
|  | 502007390AA | 502007390AB | 左后尾灯安装板总成 | 改图 | 二级 | 502007710AA | 502007710AB | 左后尾灯安装板
|  | 502007395AB | 502007395AC | 左侧围内板前部总成 | 此件不装 | 一级 | 504000714AA |  | 左B柱结构增强胶块
|  | 501012534AA | 501012534AB | 左前翼子板前安装支架总成 | 增加零件 | 一级 |  | 501012540AA | 左前翼子板前安装支架加强板

## 车身件材料清单
T13J项目产品材料清单
编制部门： 技术中心 编制日期：2025-05-01 版本： EC-202505 编号：EC-T13J-202505
项目代号： T13J | [7 empty] | 产品类别： 车身件 |  |  |  |  | 顾客名称： 奇瑞公司 |  | 阶段标识： D |  | ■批量生产清单 |  |  |  | 修订日期：2025-05-01
序号 | 总成（供货）零件内部号 | 总成（供货）零件号 | 总成（供货）零件名称 | 总成图示 | 总成单车用量 | 焊接总成 信息 | 一级子件内部号 | 一级子件 零件号 | 一级子件 零件名称 | 一级子件单车用量 | 焊接总成 信息 | 二级子件内部号 | 二级子件 零件号 | 二级子件零件 名称 | 单件图示 | 二级子件单车用量 | 材料 | 料厚 （mm） | 材料厂家 | 单件重量 （kg） | 检具是否 开发 | 备注
4 | ACA673 | 551003085AB | 左前门上铰链加强板总成 |  | 1 | 焊点：4 凸焊：1 | ACA673001 | 551003095AB | 左前门上铰链加强板 | 1 | / | / | / | / |  | / | HC340/590DPD+Z | T=1.5 |  | 0.558 | 是
13 | ACA682 | 502007390AB | 左后尾灯安装板总成 |  | 1 | 凸焊：2 焊点：10 涂胶：255mm | ACA682N01 | 502007710AB-1 | 左后尾灯安装板分总成 | 1 | 凸焊:1 | ACA682002 | 502007710AB | 左后尾灯安装板 |  | 1 | DC56D+Z | T=0.65 |  | 0.383 | 是
35 | CA0008 | 502007395AC | 左侧围内板前部总成 |  | 1 | 焊点：83 凸焊：13 涂胶：195mm | ACA710001 | 504000714AA | 左B柱结构增强胶块 | 0 | / | / | / | / |  | / | PA6+聚氨酯 | / |  | 0.19 | 否 | 此件不装
15 | ACA689 | 501012534AB | 左前翼子板前安装支架总成 |  | 1 | 凸焊：2 | ACA689002 | 501012540AA | 左前翼子板前安装支架加强板 | 1 | / | / | / | / |  | / | HC180YD+Z | T=1.5 |  | 0.126 | /

## 材料清单填写说明
填写说明
1. 本模板对齐「车身件产品材料清单」三级稀疏树：总成 / 一级 / 二级。
2. 标题与编制信息行横向合并；同一总成下多行纵向合并总成列。
3. 一级分总成若含多个二级子件，一级列须纵向合并到末行二级。
4. 板料写 T=1.2 判定为自制件；标准件写 M6 等判定为外购件。
5. 上传页须先选择采购基地；同基地+车型+版本再次导入将整树替换。简图可空。

## 冲压工艺确认表
T13J项目冲压工艺确认表-工程变更
冲压承制公司： |  |  | 安徽振华汽车部件有限责任公司 | [12 empty] | 版本 |  | EC-202505
序号 | 零件号 | 零件名称 | 零件简图 | 材质 | 料厚 | 净重 | 材料尺寸信息 | [5 empty] | 工艺 |  |  | 模具编号 | 冲压设备 | 模具类型
[7 empty] | 长（卷料宽） | 宽（卷料步距） | 可制件数 | 单件消耗 | 材料利用率 | 料片式样 | 工序名称 | 工序 | 模具套数
1 | 551003095AB | 左前门上铰链加强板 |  | HC340/590DPD+Z | 1.5 | 0.558 | 625 | 240 | 2 |  |  | 方料 | OP10 | DR | 1 |  | 630 | 铸造模
[13 empty] | OP20 | TR+CTR+PI | 1 |  | 400
[13 empty] | OP30 | RST+UP FL | 1 |  | 400
[13 empty] | OP40 | TR+PI | 1 |  | 400
[13 empty] | OP50 | SEP+PI | 1 |  | 400
2 | 502007710AB | 左后尾灯安装板 |  | DC56D+Z | 0.65 | 0.383 | 515 | 370 | 1 |  |  | 方料 | OP10 | DR+CUT | 1 |  | 800 | 铸造模
[13 empty] | OP20 | TR+CTR+PI | 1 |  | 630
[13 empty] | OP30 | TR+CTR+PI | 1 |  | 400
[13 empty] | OP40 | FL(UP)+RST(UP)+RST | 1 |  | 630
[13 empty] | OP50 | CTR+PI | 1 |  | 400
3 | 501012540AA | 左前翼子板前安装支架加强板 |  | HC180YD+Z | 1.5 | 0.126 | 1195 | 148 | 11 |  |  | 方料 | OP05 | BL+PI | 1 |  | 80 | 钢板模
[13 empty] | OP10 | FO+FL | 1 |  | 160
[13 empty] | OP20 | FL | 1 |  | 160
[13 empty] | OP30 | PI+CPI | 1 |  | 160
[13 empty] | OP40 | CPI | 1 |  | 160

## 工艺确认填写说明
填写说明
1. 本模板对齐「车身件项目冲压工艺确认表」常见排版，含普通件与拼焊件样例。
2. 是否利废只看「料片式样」：写有「利用××废料」（如利用侧围废料）即记为利废件，材料按成品净重×废料单价；方料/卷料/条料仍表示料片形状。模具布点不作为利废依据。
3. 普通件：零件号与「长/卷料宽」合并行数相同。
4. 拼焊件：零件号整段合并，但「长/卷料宽」拆成多块（行数不等）；料厚写 0.70/1.00 按片对齐。
5. 拼焊样例见序号4（551001690AA）：H15:H17=550、H18:H20=555。
6. 上传页须先选择采购基地；车型、冲压厂、版本从文件识别。同基地+冲压厂+车型+版本再次上传将覆盖。
7. 「模具编号」可空；无该列或单元格为空均可导入。